## Лист 1
ANNEX 4/ Додаток 4: специфікація/ specification
Закупівля товарів/ Purchase of goods IPG 2025-045 ITB
№ | Назва товару/ Product title | Візуалізація запиту (приблизна)/ Query visualization (approximate) | Кількість/Quantity | Одиниця виміру/ Unit
Лот/Lot 1
1 | Паливна брикета Матеріал: деревина; Форма: Pinikay або Nestro; Розмір за довжиною: не менше ніж 150мм; Розмір за товщиною і шириною або діаметром: від 45 до 75 мм; Щільність: не менше ніж 1100 кг/м3; Насипна щільність: не менше ніж 600 кг/м3; Вміст дрібних частинок розміром менше ніж 15 мм: не більше 8 %; Вологість: не більше ніж 10 %; Зольність: не більше ніж 1,2 %; Найнижча питома теплота згоряння робочої маси брикету: не менше ніж 17,5 МДж/кг; Вміст сірки: не більше ніж 0,08 %; Вміст домішок (частинки ґрунту, що потрапляють у брикети разом із корою): не більше ніж 1 %. Наявність дійсного протоколу випробування на імʼя постачальника який посвідчує якісні показники: ОБОВ'ЯЗКОВО/ Fuel briquette Material: wood; Shape: Pinikay or Nestro; Length: not less than 150 mm; Thickness and width or diameter: from 45 to 75 mm; Density: not less than 1100 kg/m3; Bulk density: not less than 600 kg/m3; Content of small particles less than 15 mm in size: not more than 8%; Moisture content: not more than 10%; Ash content: not more than 1.2%; Lowest specific heat of combustion of the working mass of the briquette: not less than 17.5 MJ/kg; Sulfur content: no more than 0.08%; Impurity content (soil particles that get into the briquettes along with the bark): no more than 1%. Availability of a valid test report in the name of the supplier certifying the quality indicators: MANDATORY |  | 3.44 | т/t
Лот/Lot 2
2 | Паливна брикета Матеріал: лушпиння соняшника та/або елеваторні відходи соняшника. Діаметр: 50-65 мм. Довжина бруска : не менше 150 мм. Низча теплота згорання: 15 МДж/кг. Зольність: не більше 8% Вологість: не більше 11% Вміст сірки: не більше 0.23% Пакування: новий поліпропіленовий мішок без логотипів та маркування. Вага пакування: 35 кг. +/- 0.5 кг. Осип: не більше 3% Наявність протоколу випробування на імʼя постачальника які посвідчюють якісні показники: ОБОВ'ЯЗКОВО/ Fuel briquette Material: sunflower husks and/or sunflower elevator waste. Diameter: 50-65 mm. Bar length: not less than 150 mm. Lower heating value: 15 MJ/kg. Ash content: not more than 8%. Moisture content: not more than 11%. Sulfur content: not more than 0.23%. Packaging: new polypropylene bag without logos or markings. Package weight: 35 kg. +/- 0.5 kg. Crumbly: no more than 3%. Availability of a test report in the name of the supplier certifying quality indicators: MANDATORY. |  | 3.44 | т/t
Доставка адресна/ Addressed delivery: Доставка брикетів буде здійснюватися у Черкаській територіальній громаді Донецької області, при цьому кількість під кожний виїзд визначатиметься на основі заявок/ Briquettes will be delivered to the Cherkasy territorial community in Donetsk Region, with the quantity for each delivery determined on the basis of applications.
Термін поставки 2-3 календарних днів з моменту подання замовлення Покупцем/ Delivery term, in 2-3 calendar days from the date of submission of the application by the Buyer.
Будь ласка, надавайте дану форму заповненою, у форматі PDF і/або в форматі Excel/ Please provide this form filled out in PDF and/or Excel format.